## Цена
г. Красноярск (3912) 285-51-51
206-96-08
e-mail: kras@bgazobeton.ru
|  |  |  | Прайс-лист |  |  | www.bgazobeton.ru
(действителен с 27.08.2025 г.)
на блоки из автоклавного газобетона ООО "Байкальский газобетон"
Марка по плотности (кг/м³) | Класс прочности | маркировка | Размеры (толщина, высота, длина), мм | блок серого цвета "Краслэнд" производства ООО "Краслэнд" (г. Ангарск) |  | блок белого цвета "Силекс" производства ООО "Саянскгазобетон" (г. Саянск)
|  |  |  | Базовая цена за 1 м³, рублей |  | Базовая цена за 1 м³, рублей
D 400 | В 2,5 | Б1,5-400 | 150*250*625 | 11100 | 10 390* *Уточняйте наличие | -
|  | Б3 – 400 | 300*250*625
|  | Б4 - 400 | 400*250*625
D 500 | В 2,5 | Б1 - 500 | 100*250*625 | 10400 | 10140 | 10550 | 10290
|  | Б1,5-500 | 150*250*625
|  | Б2 - 500 | 200*250*625
|  | Б3 – 500 | 300*250*625
|  | Б4 - 500 | 400*250*625
D 600 | В 3,5 | Б1 - 600 | 100*250*625 | Цена по запросу, под заказ |  | Цена по запросу, под заказ
150*250*625
|  | Б 1,5-600 | 150*250*625
|  | Б2 - 600 | 200*250*625
400*250*626
|  | Б3 - 600 | 300*250*625
|  | Б4 - 600 | 400*250*625
U - Блок | В2,5 | U2 – 500 | 200*250*500 | 435 руб. | Плита перегородочная силикатная Силекс 500х250х80 мм -152руб/шт. Силикатный блок 250*248*250 - 192 руб/шт.
|  | U3 – 500 | 300*250*500 | 550 руб.
|  | U4 - 500 | 400*250*500 | 665 руб.
Помимо типовых размеров продукции, в Ангарске производят блоки шириной 120, 180 и 240
Клей для ячеистого бетона KrasLand 25 кг летний/зимний |  |  |  | 450/493 руб. | Блоки поштучно
[5 empty] | Б1 (100 мм) | 170 руб/шт.
Универсальная цементно-песчаная смесь, 25 кг |  |  |  | 370 руб/шт | Б1,5 (150 мм) | 260 руб/шт.
Штукатурка Газобетон-2 KrasLand, мешок 25 кг |  |  |  | 485 руб/шт. | Б2 (200 мм) | 345 руб/шт.
Штукатурка Газобетон-3 KrasLand, мешок 25 кг |  |  |  | 655 руб/шт. | Б3 (300 мм) | 515 руб/шт.
Насыпной утеплитель из газобетона |  |  |  | 6400 руб/м3 | Б4 (400 мм) | 690 руб/шт.
Существует каталог готовых проектов домов из газобетона площадью от 60 до 250 квадратных метров.
В продаже имеется весь ассортимент инструмента для работы с газобетоном
Бесплатное хранение |  |  |  | Осуществляем доставку

## ФМС, размеры, кол-во
Физико-механические свойства газобетона
Плотность, кг/м³ |  | D 400 | D500 |  | D 600 |  | Все характеристики блоков отвечают требованиям нормативной документации:ГОСТ 31360-2007, 31359-2007. Газобетонные блоки упакованы в защитную пленку - колпак на деревянных поддонах размером 1250 мм на 1000 мм и 1200 на 800 мм.
Прочность, кг/см² |  | 35 | 35 |  | 50
Класс бетона по прочности |  | В 2,5 | В 2,5 |  | В 3,5
Усадка при высыхании, мм/м |  | ≤0,5 | ≤0,5 |  | ≤0,5
Морозостойкость, циклы |  | F100 | F100 |  | F100
Теплопроводность, Вт/м оС |  | 0.096 | 0.114 |  | 0.128
№ |  | Размеры, мм | Кол-во целых блоков в 1 м³ | Кол-во блоков в поддоне | Объем поддона, м³ | Вес 1 блока, кг |  | Размеры, мм | Кол-во целых блоков в 1 м³ | Кол-во блоков в поддоне | Объем поддона, м³ | Вес 1 блока, кг
| Наименование | [5 empty] | Наименование
|  | Длина/Высота/Ширина | [5 empty] | Длина/Высота/Ширина
1 | Блок "Силекс" перегородочный | 625/250/100 | 64 | 96 | 1.5 | 9 | Блок "Краслэнд" перегородочный | 625/250/100 | 64 | 72 | 1.125 | 9
2 | Блок "Силекс" перегородочный | 625/250/150 | 42 | 64 | 1.5 | 12.5 | Блок "Краслэнд" перегородочный | 625/250/150 | 42 | 48 | 1.125 | 12.5
3 | Блок "Силекс" стеновой с захватом для рук | 625/250/200 | 32 | 48 | 1.5 | 18 | Блок "Краслэнд" стеновой с захватом для рук | 625/250/200 | 32 | 36 | 1.125 | 18
4 | Блок "Силекс" стеновой с захватом для рук | 625/250/300 | 21 | 32 | 1.5 | 27 | Блок "Краслэнд" стеновой с захватом для рук | 625/250/300 | 21 | 24 | 1.125 | 27
5 | Блок "Силекс" стеновой с захватом для рук | 625/250/400 | 16 | 24 | 1.5 | 36 | Блок "Краслэнд" стеновой с захватом для рук | 625/250/400 | 16 | 18 | 1.125 | 36

## Расчет объема
Формула расчета потребности объема газобетона
Длина здания, метров | Ширина здания, метров | Высота стены, метров | Толщина стены, метров | общая площадь дверных и оконных проемов, квадратных метров | Объем блока, м3
0
Заполните пустые ячейки параметрами Вашего здания